## F02 MT 1
GÖZETİM MUAYENE VE EĞİTİM HİZMETLERİ
MANYETİK PARÇACIK MUAYENE RAPORU MAGNETIC PARTICLE INSPECTION REPORT
Müşteri Customer |  | TAG GEMİ | [7 empty] | Muayene Prosedürü Inspection Procedure |  |  | P-101-004 |  |  | Sayfa No Page |  |  | 1
Proje Adı Project Name |  | KAYNAKÇI TESTİ | [7 empty] | Muayene Kapsamı Inspection Scope |  |  | 100% |  |  | Rapor No Report No |  |  | 2020062192 |  | ??? | 1 | ??? | 2 | ??? | 3 | ??? | 4
Test Yeri Inspection Place |  | BİRİLÇE/BİRİL | [7 empty] | Resim No Drawing No |  |  | - |  |  | Rapor Tarihi Report Date |  |  | 06/21/2020 |  |  | TÜR |  | GUİ DEKİ LABEL |  | İÇERİK ADI (PARAMETRESİ) |  | (tur default veya percent ise) ICERIK
Muayene Standardı Inspection Standart |  | TS EN ISO 17638 | [7 empty] | Yüzey Durumu Surface Condition |  |  | After Welding |  |  | İş Emri No Job Order No |  |  | 2
Değerlen. Standardı Evaluation Standart |  | TS EN ISO 23278 Class B | [7 empty] | Muayene Aşaması Stage Of Examination |  |  | asama 1 |  |  | Teklif No Offer No |  |  | 11
Ekipman Bilgileri/ Equipment Informations
Kutup Mesafesi,mm Pole Distance |  |  | 100 mm |  |  |  | Muayene Bölgesi Examination Area |  |  | KAYNAK+HAZ |  |  |  |  | Yüzey Sıcaklığı (ºC) Surface Temperature |  |  | 15 ºc |  |  | neden bu siralama?
Cihaz Equipment |  |  | NAWOO Sn:1701020 |  |  |  | Akım Tipi Current Type |  |  | AC |  |  |  |  | Muayene Bölgesindeki Alan Şiddeti, kA/m Gauss Field Strength |  |  | 3.2 kA/m |  |  | cunku once gecerli girdi yapildi mi anlamak lazim, ilk teilstring in kontrolunde butun elseif leri gecersek bi alan renderlanmamasi lazim
MP Taşıyıcı Ortam MP Carrier Medium |  |  | BT-20 LOT:B036P01 BT-10 LOT:B083P01 |  |  |  | Luxmetre/Işık Şiddeti Luxmeter |  |  | 1200 Lux
Mıknatıslama Tekniği Mag.Tech. | [6 empty] | Muayene Ortamı Test Medium |  |  | iyi |  |  |  |  | Yüzey Surface Condition |  |  | TAŞLANMIŞ / GRINDING
UV Işık Şiddeti UV Light Intensity |  |  | 5 W/m2 |  |  |  | Mıknatıs Giderimi Demagnetization | [7 empty] | Işık Cihazı Tanımı Identification of Light Equip. |  |  | ***
Işık mesafesi Distance of Light |  |  | 4 mm |  |  |  | Isıl İşlem Heat Treatment | [7 empty] | Kaldırma Testi Tarih / No Lifting Test Date / Number |  |  | 10.02.2019 / LT1902-05 |  |  | rapor tarihini ana ekrandan sec diyor
[5 empty] | S |  |  |  |  | Süreksizliğin Yeri / Location of Discontinuity
[10 empty] | BM |  | Ana Metal / Base Metal
[10 empty] | HAZ |  | Isıdan etkilenen bölge / Heat afffected zone
[10 empty] | W |  | Kaynak / Weld
[10 empty] | B |  | Kaynak ağzı / Bevel
Standarttan Sapmalar Standard Deviations |  |  |  |  | Standarttan sapma yoktur.
Muayene Tarihleri Inspection Dates |  |  |  |  | 2019-10-16
Açıklamalar ve Ekler Description and Attachments
Muayene Sonuçları / Inspection Results
Sıra No Serial No | Kaynak/ Parça No Weld/ Piece No |  |  |  |  | Kontrol Uzun. Test Lenght |  | Kaynak Yön. Welding Process |  |  | Kalınlık (mm) Thickness | Çap (mm) Diameter |  |  | Hata Tipi Defect Type |  | Hatanın Yeri Defect Loc. |  |  | Sonuç Result
1 | TÜRKER ATAGÜL PC |  |  |  |  | 300 |  | FCAW (136) |  |  | 12 | - | [7 empty] | OK
2 | TÜRKER ATAGÜL PF |  |  |  |  | 300 |  | FCAW (136) |  |  | 12 | - | [7 empty] | OK
3 | TÜRKER ATAGÜL PD |  |  |  |  | 300 |  | FCAW (136) |  |  | 12 | - | [7 empty] | OK
4 | TÜRKER ATAGÜL PC |  |  |  |  | 300 |  | SMAW (111) |  |  | 12 | - | [7 empty] | OK
5 | TÜRKER ATAGÜL PF |  |  |  |  | 300 |  | SMAW (111) |  |  | 12 | - | [7 empty] | OK
6 | TÜRKER ATAGÜL PD |  |  |  |  | 300 |  | SMAW (111) |  |  | 12 | - | [7 empty] | OK
7 | TÜRKER ATAGÜL H045 |  |  |  |  | 300 |  | TIG (141) |  |  | 4 | 4" | [7 empty] | OK
8
9
10
11
12
13
14
Personel Bilgileri/ Person. Infor. |  |  |  | Operatör/ Operator |  |  |  |  | Değerlendiren/ Evaluated by |  |  |  |  | Onay/ Confirmation |  |  |  | Müşteri/ Customer
Adı Soyadı / Name Surname |  |  |  | fsdf |  |  |  |  | fadsfsadf |  |  |  |  | fasdfdsaf
Seviye / Level |  |  |  | LEVEL 2 |  |  |  |  | LEVEL 2 |  |  |  |  | LEVEL 3
Tarih / Date |  |  |  | 2019-10-16 |  |  |  |  | 2019-10-16 |  |  |  |  | 2019-10-16
İmza / Signature
Doküman No: F.02 Yayın Tarihi : 01.05.2018 Revizyon No :01 Revizyon Tarihi :19.03.2019
Note on A15: Autor: Seçilebilsin, seçilince sağ alttaki kutucuk işaretlensin.
Note on A25: Autor: Form bir sayfayı aşmayacak şekilde sıra ile 1-2-3 diye devam edecek.
Note on B25: Autor: El ile girilecek, zorunlu alan
Note on D3: ???combo???Müşteri Adı???musteri-adi
Note on D4: ???depend???Proje Adı???proje-adi
Note on D5: ???depend???Test Yeri???test-yeri
Note on D6: ???default???Muayene Standardı???muayene-standardi???TS EN ISO 17638
Note on D7: ???default???Değerlendirme Standardı???degerlendirme-standardi???TS EN ISO 23278 Class B
Note on E9: ???depend???Kutup Mesafesi???kutup-mesafesi
Note on E10: ???combo???Cihaz (ekipman)???ekipman-adi
Note on E11: ???depend???MP Taşıyıcı Ortam???mp-tasiyici-ortam
Note on E12: ???depend???Mıknatıslama Tekniği???miknatislama-teknigi
Note on E13: ???depend???UV Işık Şiddeti???uv-isik-siddeti
Note on E14: ???depend???Işık Mesafesi???isik-mesafesi
Note on F40: Autor: İlk ekrandan seçilerek burası database den gelecek.
Note on F41: Autor: İlk ekrandan seçilerek burası database den gelecek.
Note on F42: Autor: Rapor tarihinden gelecek.
Note on F43: Autor: İlk ekrandan seçilerek burası database den gelecek.
Note on H15: Autor: Seçilebilsin, seçilince sağ alttaki kutucuk işaretlensin.
Note on H20: Autor: Bu şekilde gelsin, elle değiştirilebilsin
Note on H21: Autor: Ana ekrandan girilsin
Note on H22: Autor: El ile girilmesi gereken alan. Zorunlu değil
Note on I25: Autor: El ile girilecek, zorunlu alan
Note on L25: Autor: El ile girilecek, zorunlu alan
Note on P40: Autor: İlk ekrandan seçilerek burası database den gelecek.
Note on P41: Autor: İlk ekrandan seçilerek burası database den gelecek.
Note on P42: Autor: Rapor tarihi olarak gelecek
Note on P43: Autor: İlk ekrandan seçilerek burası database den gelecek.
Note on Q9: ???default???Muayene Bölgesi???muayene-bolgesi???KAYNAK+HAZ
Note on Q10: ???combo???Akım Tipi???akim-tipi
Note on Q11: ???default???Luxmetre/Işık Şiddeti???isik-siddeti???1200 Lux
Note on Q12: ???default???Muayene Ortamı???muayene-ortami???
Note on Q13: Autor: Elle girilsin, zorunlu alan olmasın
Note on Q14: Autor: Elle girilsin, zorunlu alan olmasın
Note on R25: Autor: El ile girilecek, zorunlu alan
Note on S25: Autor: El ile girilecek, zorunlu alan değil
Note on T3: ???default???Muayene Prosedürü???muayene-proseduru???P-101-004
Note on T4: ???percent???Muayene Kapsamı???muayene-kapsami???100
Note on T5: ???default???Resim No???resim-no???-
Note on T6: ???combo???Yüzey Durumu???yuzey-durumu
Note on T7: ???combo???Muayene Aşaması???muayene-asamasi
Note on U40: Autor: İlk ekrandan seçilerek burası database den gelecek.
Note on U41: Autor: İlk ekrandan seçilerek burası database den gelecek.
Note on U42: Autor: İlk ekrandan seçilerek burası database den gelecek.
Note on U43: Autor: İlk ekrandan seçilerek burası database den gelecek.
Note on W25: Autor: Sonuç RED ise bu alan zorunlu. El ile girilecek
Note on Y25: Autor: Sonuç RED ise bu alan zorunlu. El ile girilecek
Note on Z9: Autor: mümkün olursa ilk ekrandan seçilen il ilçe bilgisi ve tarihe göre internetten veri çeksin
Note on Z10: Autor: Sabit gelsin, elle değiştirilebilsin
Note on Z12: Autor: Bu şekilde gelsin, değiştirmeye müsaade etsin
Note on Z13: Autor: Bu şekilde gelsin, değiştirmeye müsaade etsin
Note on Z14: Autor: Elle girilecek
Note on AA3: ???default???Sayfa No???sayfa-no???1
Note on AA4: ???special???Rapor No???rapor-no
Note on AA5: ???special???Rapor Tarihi???rapor-tarihi
Note on AA6: ???depend???İş Emri No???is-emri-no
Note on AA7: ???depend???Teklif No???teklif-no
Note on AB25: Autor: OK yada RED seçeneklerinden biri tercih edilecek